## Podlahy - NS
VÝPIS PODLAH - NOVÝ STAV
Stavba: |  |  | Investor: | Vypracoval: | Zpracovatel projektu:
MU - Rekonstrukce objektu Filozofické fakulty, Joštova 13 |  |  | Masarykova univerzita Žerotínovo náměstí 617/9 601 77 Brno | Ing. Ivana Kopřivová | INTAR a.s., Bezručova 81/17a, 602 00 Brno
A. PODLAHY S NÁŠLAPNOU VRSTVOU Z KERAMICKÉ DLAŽBY
Označení |  | Typ, popis:
A01 |  | KERAMICKÁ DLAŽBA (podlaha na terénu) |  |  | tl. | 500 mm
povrch hladký, matný, vysoce slinutá, neglazovaná, protiskluzná
| NOVÉ | keramická dlažba (protiskluz R10) |  |  | 9 | mm
|  | cementové lepidlo C2TE pro keramickou dlažbu |  |  | 3 | mm
|  | hydroizolační nátěr - 2 vrstvy |  |  | 1 | mm
|  | pružná těsnící páska v rozích a koutech |  |  | 0 | mm
|  | penetrační nátěr |  |  | 0 | mm
|  | roznášecí vrstva z betonové mazaniny C20/25 + 1× KARI síť 150/150/5 mm, betonovou mazaninu oddilatovat od okolních konstrukcí (stěny, sloupy) dle technologického předpisu podlahovými pásky |  |  | 72 | mm
|  | separační Pe fólie slepovaná ve spojích |  |  | 0.2 | mm
|  | tepelně izolační podlahová deska z extrudovaného polystyrenu XPS 300-SF |  |  | 120 | mm
|  | asfaltový pás s hliníkovou vložkou, včetně trojhranného těsnícího pásu s vytažením na zdivo bitumenovou stěrkou |  |  | 4 | mm
|  | penetrační asfaltová emulze |  |  | 1 | mm
|  | podkladní beton C16/20 se sítí 150/150/6 mm, od vrchu tvarovek |  |  | 60 | mm
|  | provětrávaná vzduchová dutina, tvarovky HDPE |  |  | 130 | mm
|  | separační geotextilie 300 g/m2 |  |  | 0 | mm
|  | štěrkový podklad fr. 8-16 mm (hutněno na 200 kPa) |  |  | 100 | mm
|  | separační geotextilie 300 g/m2 |  |  | 0 | mm
| STÁV. | stávající terén - původní urovnaná zemina
|  | Tloušťka skladby celkem |  |  | 500.2 | mm
BAREVNOST: |  | viz materiálová specifikace
SOKL |  | keramický sokl v. 80 mm nebo obklad
POZNÁMKA: |  | dilatace plochy v max. 6,0 × 6,0 m pomocí lišty z nerezové oceli kartáčované
Označení |  | Typ, popis:
A02 |  | KERAMICKÁ DLAŽBA (podlaha na terénu - sprcha)
povrch hladký, matný, vysoce slinutá, neglazovaná, protiskluzná
| NOVÉ | keramická dlažba (protiskluz R10/B) |  |  | 9 | mm
|  | cementové lepidlo C2TE pro keramickou dlažbu |  |  | 3 | mm
|  | hydroizolační nátěr - 2 vrstvy |  |  | 1 | mm
|  | pružná těsnící páska v rozích a koutech |  |  | 0 | mm
|  | cementový potěr vespádu 2% |  |  | 0-20 | mm
|  | penetrační nátěr |  |  | 0 | mm
|  | roznášecí vrstva z betonové mazaniny C20/25 + 1× KARI síť 150/150/5 mm, betonovou mazaninu oddilatovat od okolních konstrukcí (stěny, sloupy) dle technologického předpisu podlahovými pásky |  |  | 52 | mm
|  | separační Pe fólie slepovaná ve spojích |  |  | 0.2 | mm
|  | tepelně izolační podlahová deska z extrudovaného polystyrenu XPS 300-SF |  |  | 120 | mm
|  | asfaltový pás s hliníkovou vložkou, včetně trojhranného těsnícího pásu s vytažením na zdivo bitumenovou stěrkou |  |  | 4 | mm
|  | penetrační asfaltová emulze |  |  | 1 | mm
|  | podkladní beton C16/20 se sítí 150/150/6 mm, od vrchu tvarovek |  |  | 60 | mm
|  | provětrávaná vzduchová dutina, tvarovky HDPE |  |  | 130 | mm
|  | separační geotextilie 300 g/m2 |  |  | 0 | mm
|  | štěrkový podklad fr. 8-16 mm (hutněno na 200 kPa) |  |  | 100 | mm
|  | separační geotextilie 300 g/m2 |  |  | 0 | mm
| STÁV. | stávající terén - původní urovnaná zemina
|  | Tloušťka skladby celkem |  |  | 480-500 | mm
BAREVNOST: |  | viz materiálová specifikace
SOKL |  | keramický obklad
POZNÁMKA: |  | dilatace plochy v max. 6,0 × 6,0 m pomocí lišty z nerezové oceli kartáčované
Označení |  | Typ, popis:
A03 |  | KERAMICKÁ DLAŽBA (podlaha na terénu) - část chodby P01002 |  |  | tl. | 500 mm
povrch hladký, matný, vysoce slinutá, neglazovaná, protiskluzná
| NOVÉ | keramická dlažba (protiskluz R10) |  |  | 9 | mm
|  | cementové lepidlo C2TE pro keramickou dlažbu |  |  | 4 | mm
|  | penetrační nátěr |  |  | 0 | mm
|  | roznášecí vrstva z betonové mazaniny C20/25 + 1× KARI síť 150/150/5 mm, betonovou mazaninu oddilatovat od okolních konstrukcí (stěny, sloupy) dle technologického předpisu podlahovými pásky |  |  | 72 | mm
|  | separační Pe fólie slepovaná ve spojích |  |  | 0.2 | mm
|  | tepelně izolační podlahová deska z extrudovaného polystyrenu XPS 300-SF |  |  | 120 | mm
|  | asfaltový pás s hliníkovou vložkou, včetně trojhranného těsnícího pásu s vytažením na zdivo bitumenovou stěrkou |  |  | 4 | mm
|  | penetrační asfaltová emulze |  |  | 1 | mm
|  | podkladní beton C16/20 se sítí 150/150/6 mm, od vrchu tvarovek |  |  | 60 | mm
|  | provětrávaná vzduchová dutina, tvarovky HDPE |  |  | 130 | mm
|  | separační geotextilie 300 g/m2 |  |  | 0 | mm
|  | štěrkový podklad fr. 8-16 mm (hutněno na 200 kPa) |  |  | 100 | mm
|  | separační geotextilie 300 g/m2 |  |  | 0 | mm
| STÁV. | stávající terén - původní urovnaná zemina
|  | Tloušťka skladby celkem |  |  | 500.2 | mm
BAREVNOST: |  | viz materiálová specifikace
SOKL |  | keramický sokl v. 80 mm nebo obklad
POZNÁMKA: |  | dilatace plochy v max. 6,0 × 6,0 m pomocí lišty z nerezové oceli kartáčované
Označení |  | Typ, popis:
A04 |  | KERAMICKÁ DLAŽBA (podlaha na terénu - ve spádu)
povrch hladký, matný, vysoce slinutá, neglazovaná, protiskluzná
| NOVÉ | keramická dlažba (protiskluz R10) |  |  | 9 | mm
|  | cementové lepidlo C2TE pro keramickou dlažbu |  |  | 4 | mm
|  | penetrační nátěr |  |  | 0 | mm
|  | betonová mazanina ve spádu 5,7% |  |  | 0-220 | mm
|  | penetrační nátěr |  |  | 0 | mm
|  | roznášecí vrstva z betonové mazaniny C20/25 + 1× KARI síť 150/150/5 mm, betonovou mazaninu oddilatovat od okolních konstrukcí (stěny, sloupy) dle technologického předpisu podlahovými pásky |  |  | 72 | mm
|  | separační Pe fólie slepovaná ve spojích |  |  | 0.2 | mm
|  | tepelně izolační podlahová deska z extrudovaného polystyrenu XPS 300-SF |  |  | 120 | mm
|  | asfaltový pás s hliníkovou vložkou, včetně trojhranného těsnícího pásu s vytažením na zdivo bitumenovou stěrkou |  |  | 4 | mm
|  | penetrační asfaltová emulze |  |  | 1 | mm
|  | podkladní beton C16/20 se sítí 150/150/6 mm, od vrchu tvarovek |  |  | 60 | mm
|  | provětrávaná vzduchová dutina, tvarovky HDPE |  |  | 130 | mm
|  | separační geotextilie 300 g/m2 |  |  | 0 | mm
|  | štěrkový podklad fr. 8-16 mm (hutněno na 200 kPa) |  |  | 100 | mm
|  | separační geotextilie 300 g/m2 |  |  | 0 | mm
| STÁV. | stávající terén - původní urovnaná zemina
|  | Tloušťka skladby celkem |  |  | 500-720 | mm
BAREVNOST: |  | viz materiálová specifikace
SOKL |  | keramický sokl v. 80 mm
POZNÁMKA: |  | dilatace plochy v max. 6,0 × 6,0 m pomocí lišty z nerezové oceli kartáčované
Označení |  | Typ, popis:
A05 |  | KERAMICKÁ DLAŽBA (podlaha nad větrací chodbou 2.pp)
povrch hladký, matný, vysoce slinutá, neglazovaná, protiskluzná
| NOVÉ | keramická dlažba (protiskluz R10) |  |  | 9 | mm
|  | cementové lepidlo C2TE pro keramickou dlažbu |  |  | 3 | mm
|  | penetrační nátěr |  |  | 0 | mm
|  | roznášecí vrstva z betonové mazaniny C20/25 + 1× KARI síť 150/150/5 mm, betonovou mazaninu oddilatovat od okolních konstrukcí (stěny, sloupy) dle technologického předpisu podlahovými pásky |  |  | 58 | mm
|  | separační Pe fólie slepovaná ve spojích |  |  | 0.2 | mm
|  | asfaltový pás s hliníkovou vložkou, včetně trojhranného těsnícího pásu s vytažením na zdivo bitumenovou stěrkou |  |  | 4 | mm
|  | penetrační asfaltová emulze |  |  | 1 | mm
|  | tepelně izolační podlahová deska z extrudovaného polystyrenu XPS 300-SF |  |  | 50 | mm
|  | podkladní betonový potěr C16/20 |  |  | 40 | mm
| STÁV. | násyp ze stavební suti |  |  | 40 | mm
|  | betonový potěr |  |  | 70 | mm
|  | cihelná klenba |  |  | 150 | mm
|  | Tloušťka nové skladby celkem |  |  | 165.2 | mm
BAREVNOST: |  | viz materiálová specifikace
SOKL |  | keramický sokl v. 80 mm
POZNÁMKA: |  | dilatace plochy v max. 6,0 × 6,0 m pomocí lišty z nerezové oceli kartáčované
Označení |  | Typ, popis:
A06 |  | KERAMICKÁ DLAŽBA - v chodbě m.č. P01038
povrch hladký, matný, vysoce slinutá, neglazovaná, protiskluzná
| NOVÉ | keramická dlažba (protiskluz R10) |  |  | 9 | mm
|  | cementové lepidlo C2TE pro keramickou dlažbu |  |  | 3 | mm
|  | penetrační nátěr |  |  | 0 | mm
|  | vyrovnávací cementový potěr |  |  | 28 | mm
|  | penetrační nátěr |  |  | 0 | mm
| STÁVAJÍCÍ | podkladní beton
betonový potěr
podkladní beton
|  | Tloušťka nové skladby celkem |  |  | 40 | mm
BAREVNOST: |  | viz materiálová specifikace
SOKL |  | keramický sokl v. 80 mm
POZNÁMKA:
Označení |  | Typ, popis:
A07 |  | KERAMICKÁ DLAŽBA - v chodby 1.np
povrch hladký, matný, vysoce slinutá, neglazovaná, protiskluzná
| NOVÉ | keramická dlažba (protiskluz R10) |  |  | 9 | mm
|  | cementové lepidlo C2TE pro keramickou dlažbu |  |  | 5 | mm
|  | penetrační nátěr |  |  | 0 | mm
|  | roznášecí vrstva z betonové mazaniny C20/25 + 1× KARI síť 150/150/5 mm, betonovou mazaninu oddilatovat od okolních konstrukcí (stěny, sloupy) dle technologického předpisu podlahovými pásky |  |  | 66 | mm
|  | penetrační nátěr |  |  | 0 | mm
| STÁVAJÍCÍ | podkladní beton
násyp
zděná cihelná klenba
|  | Tloušťka nové skladby celkem |  |  | 80 | mm
BAREVNOST: |  | viz materiálová specifikace
SOKL |  | keramický sokl v. 80 mm
POZNÁMKA:
Označení |  | Typ, popis:
A08 |  | KERAMICKÁ DLAŽBA
povrch hladký, matný, vysoce slinutá, neglazovaná, protiskluzná
| NOVÉ | keramická dlažba (protiskluz R10) |  |  | 9 | mm
|  | cementové lepidlo C2TE pro keramickou dlažbu |  |  | 3 | mm
|  | hydroizolační nátěr - 2 vrstvy |  |  | 1 | mm
|  | pružná těsnící páska v rozích a koutech |  |  | 0 | mm
|  | penetrační nátěr |  |  | 0 | mm
|  | vyrovnávací cementový potěr |  |  | 27 | mm
|  | penetrační nátěr |  |  | 0 | mm
| STÁVAJÍCÍ | podkladní beton stávající
škvárobeton
betonová klenba
|  | Tloušťka nové skladby celkem |  |  | 40 | mm
BAREVNOST: |  | viz materiálová specifikace
SOKL |  | keramický sokl v. 80 mm nebo keramický obklad
POZNÁMKA:
Označení |  | Typ, popis:
A09 |  | KERAMICKÁ DLAŽBA
povrch hladký, matný, vysoce slinutá, neglazovaná, protiskluzná
| NOVÉ | keramická dlažba (protiskluz R10) |  |  | 9 | mm
|  | cementové lepidlo C2TE pro keramickou dlažbu |  |  | 3 | mm
|  | hydroizolační nátěr - 2 vrstvy |  |  | 1 | mm
|  | pružná těsnící páska v rozích a koutech |  |  | 0 | mm
|  | penetrační nátěr |  |  | 0 | mm
|  | nová železobetonová deska - viz D.1.2 stav.konstrukční řešení |  |  | 200 | mm
škvárobeton
betonová klenba
|  | Tloušťka nové skladby celkem |  |  | 213 | mm
BAREVNOST: |  | viz materiálová specifikace
SOKL |  | keramický sokl v. 80 mm nebo keramický obklad
POZNÁMKA:
B. PODLAHY S NÁŠLAPNOU VRSTVOU Z POVLAKOVÉ KRYTINY
Označení |  | Typ, popis:
B01 |  | PVC ANTISTATICKÉ (podlaha na terénu)
podlahovina pro aplikace do prostor s požadavkem na antistatické provedení podlah, např. pro počítačové sály, výrobu elektroniky, oblast telekomunikací atd.
| NOVÉ | PVC antistatické - pásy, elektrický odpor 0 – 1*10 8 Ω. |  |  | 1.7 | mm
|  | lepidlo |  |  | 1 | mm
|  | samonivelační stěrka - vyrovnání podkladu |  |  | 4 | mm
|  | penetrační nátěr |  |  | 0 | mm
|  | roznášecí vrstva z betonové mazaniny C20/25 + 1× KARI síť 150/150/5 mm, betonovou mazaninu oddilatovat od okolních konstrukcí (stěny, sloupy) dle technologického předpisu podlahovými pásky |  |  | 78 | mm
|  | separační Pe fólie slepovaná ve spojích |  |  | 0.2 | mm
|  | tepelně izolační podlahová deska z extrudovaného polystyrenu XPS 300-SF |  |  | 120 | mm
|  | asfaltový pás s hliníkovou vložkou, včetně trojhranného těsnícího pásu s vytažením na zdivo bitumenovou stěrkou |  |  | 4 | mm
|  | penetrační asfaltová emulze |  |  | 1 | mm
|  | podkladní beton C16/20 se sítí 150/150/6 mm, od vrchu tvarovek |  |  | 60 | mm
|  | provětrávaná vzduchová dutina, tvarovky HDPE |  |  | 130 | mm
|  | separační geotextilie 300 g/m2 |  |  | 0 | mm
|  | štěrkový podklad fr. 8-16 mm (hutněno na 200 kPa) |  |  | 100 | mm
|  | separační geotextilie 300 g/m2 |  |  | 0 | mm
| STÁV. | stávající terén - původní urovnaná zemina
|  | Tloušťka skladby celkem |  |  | 499.9 | mm
BAREVNOST: |  | viz materiálová specifikace
SOKL |  | soklová lišta
POZNÁMKA:
Označení |  | Typ, popis:
B02 |  | PŘÍRODNÍ LINOLEUM (podlaha na terénu)
odolné vůči mechanickému namáhání pro velmi vysokou zátěž, klasifikace - užitná třída 34 index testu zátěže kolečkovou židlí EN 425), protiskluznost skupiny R9, koeficient smykového tření větší nebo roven 0,6
| NOVÉ | přírodní linoleum - pásy |  |  | 2.5 | mm
|  | lepidlo |  |  | 1 | mm
|  | samonivelační stěrka - vyrovnání podkladu |  |  | 3 | mm
|  | penetrační nátěr |  |  | 0 | mm
|  | roznášecí vrstva z betonové mazaniny C20/25 + 1× KARI síť 150/150/5 mm, betonovou mazaninu oddilatovat od okolních konstrukcí (stěny, sloupy) dle technologického předpisu podlahovými pásky |  |  | 77 | mm
|  | separační Pe fólie slepovaná ve spojích |  |  | 0.2 | mm
|  | tepelně izolační podlahová deska z extrudovaného polystyrenu XPS 300-SF |  |  | 120 | mm
|  | asfaltový pás s hliníkovou vložkou, včetně trojhranného těsnícího pásu s vytažením na zdivo bitumenovou stěrkou |  |  | 4 | mm
|  | penetrační asfaltová emulze |  |  | 1 | mm
|  | podkladní beton C16/20 se sítí 150/150/6 mm, od vrchu tvarovek |  |  | 60 | mm
|  | provětrávaná vzduchová dutina, tvarovky HDPE |  |  | 130 | mm
|  | separační geotextilie 300 g/m2 |  |  | 0 | mm
|  | štěrkový podklad fr. 8-16 mm (hutněno na 200 kPa) |  |  | 100 | mm
|  | separační geotextilie 300 g/m2 |  |  | 0 | mm
| STÁV. | stávající terén - původní urovnaná zemina
|  | Tloušťka skladby celkem |  |  | 500 | mm
BAREVNOST: |  | viz materiálová specifikace
SOKL |  | soklová lišta
POZNÁMKA:
Označení |  | Typ, popis:
B03 |  | PŘÍRODNÍ LINOLEUM (podlaha na terénu) - DILATOVANÁ PODLAHA
odolné vůči mechanickému namáhání pro velmi vysokou zátěž, klasifikace - užitná třída 34 index testu zátěže kolečkovou židlí EN 425), protiskluznost skupiny R9, koeficient smykového tření větší nebo roven 0,6
| NOVÉ | přírodní linoleum - pásy |  |  | 2.5 | mm
|  | lepidlo |  |  | 1 | mm
|  | samonivelační stěrka - vyrovnání podkladu |  |  | 3 | mm
|  | penetrační nátěr |  |  | 0 | mm
|  | roznášecí vrstva z betonové mazaniny C20/25 + 1× KARI síť 150/150/5 mm, betonovou mazaninu oddilatovat od okolních konstrukcí (stěny, sloupy) dle technologického předpisu podlahovými pásky |  |  | 79 | mm
|  | separační Pe fólie slepovaná ve spojích |  |  | 0.2 | mm
|  | antivibrační podložka z pryžového granulátu |  |  | 24 | mm
|  | tepelně izolační podlahová deska z extrudovaného polystyrenu XPS 300-SF |  |  | 120 | mm
|  | asfaltový pás s hliníkovou vložkou, včetně trojhranného těsnícího pásu s vytažením na zdivo bitumenovou stěrkou |  |  | 4 | mm
|  | penetrační asfaltová emulze |  |  | 1 | mm
|  | podkladní beton C16/20 se sítí 150/150/6 mm, od vrchu tvarovek |  |  | 60 | mm
|  | provětrávaná vzduchová dutina, tvarovky HDPE |  |  | 130 | mm
|  | separační geotextilie 300 g/m2 |  |  | 0 | mm
|  | štěrkový podklad fr. 8-16 mm (hutněno na 200 kPa) |  |  | 100 | mm
|  | separační geotextilie 300 g/m2 |  |  | 0 | mm
| STÁV. | stávající terén - původní urovnaná zemina
|  | Tloušťka skladby celkem |  |  | 525 | mm
BAREVNOST: |  | viz materiálová specifikace
SOKL |  | soklová lišta
POZNÁMKA:
Označení |  | Typ, popis:
B04 |  | PŘÍRODNÍ LINOLEUM (podlaha v átriu)
odolné vůči mechanickému namáhání pro velmi vysokou zátěž, klasifikace - užitná třída 34 index testu zátěže kolečkovou židlí EN 425), protiskluznost skupiny R9, koeficient smykového tření větší nebo roven 0,6
| NOVÉ | přírodní linoleum - pásy |  |  | 2.5 | mm
|  | lepidlo |  |  | 1 | mm
|  | samonivelační stěrka - vyrovnání podkladu |  |  | 3 | mm
|  | penetrační nátěr |  |  | 0 | mm
|  | roznášecí vrstva z betonové mazaniny C20/25 + 1× KARI síť 150/150/5 mm, betonovou mazaninu oddilatovat od okolních konstrukcí (stěny, sloupy) dle technologického předpisu podlahovými pásky |  |  | 114 | mm
|  | separační Pe fólie slepovaná ve spojích |  |  | 0.2 | mm
|  | tepelně izolační a kročejová izola z pěnového polystyrenu EPS |  |  | 80 | mm
|  | železobetonová stropní deska |  |  | 200 | mm
|  | Tloušťka skladby celkem |  |  | 400 | mm
BAREVNOST: |  | viz materiálová specifikace
SOKL |  | soklová lišta
POZNÁMKA:
Označení |  | Typ, popis:
B05 |  | PŘÍRODNÍ LINOLEUM (nová nášlapná vrstva v podlažích)
odolné vůči mechanickému namáhání pro velmi vysokou zátěž, klasifikace - užitná třída 34 index testu zátěže kolečkovou židlí EN 425), protiskluznost skupiny R9, koeficient smykového tření větší nebo roven 0,6
| NOVÉ | přírodní linoleum - pásy |  |  | 2.5 | mm
|  | lepidlo |  |  | 1 | mm
|  | samonivelační stěrka - vyrovnání povrchu |  |  | 5 | mm
|  | penetrační nátěr |  |  | 0 | mm
|  | roznášecí vrstva z betonové mazaniny C20/25 + 1× KARI síť 150/150/5 mm, betonovou mazaninu oddilatovat od okolních konstrukcí (stěny, sloupy) dle technologického předpisu podlahovými pásky |  |  | min. 60 | mm
separační Pe fólie slepovaná ve spojích
| STÁV. | násyp
škvárobeton
betonová klenba
|  | Tloušťka nové skladby celkem |  |  | 70 | mm
BAREVNOST: |  | viz materiálová specifikace
SOKL |  | soklová lišta
POZNÁMKA:
Označení |  | Typ, popis:
B06 |  | PŘÍRODNÍ LINOLEUM
odolné vůči mechanickému namáhání pro velmi vysokou zátěž, klasifikace - užitná třída 34 index testu zátěže kolečkovou židlí EN 425), protiskluznost skupiny R9, koeficient smykového tření větší nebo roven 0,6
| NOVÉ | přírodní linoleum - pásy |  |  | 2.5 | mm
|  | lepidlo |  |  | 1 | mm
|  | samonivelační stěrka - vyrovnání povrchu |  |  | 5 | mm
|  | penetrační nátěr |  |  | 0 | mm
|  | železobetonová roznášecí deska, vyfrézované drážky pro kolejnice regálů |  |  | 250 | mm
separační Pe fólie slepovaná ve spojích
| STÁV. | násyp
betonová klenba
|  | Tloušťka nové skladby celkem |  |  | 258 | mm
BAREVNOST: |  | viz materiálová specifikace
SOKL |  | soklová lišta
POZNÁMKA:
Označení |  | Typ, popis:
B07 |  | PŘÍRODNÍ LINOLEUM (galérie)
odolné vůči mechanickému namáhání pro velmi vysokou zátěž, klasifikace - užitná třída 34 index testu zátěže kolečkovou židlí EN 425), protiskluznost skupiny R9, koeficient smykového tření větší nebo roven 0,6
| NOVÉ | přírodní linoleum - pásy |  |  | 2.5 | mm
|  | lepidlo |  |  | 1 | mm
|  | samonivelační stěrka - vyrovnání podkladu |  |  | 3 | mm
|  | penetrační nátěr |  |  | 0 | mm
|  | železobetonová deska tl. 90 mm do trapézových plechů s výškou vlny 40 mm, viz D.1.2 - Stavebně konstrukční řešení |  |  | 130 | mm
|  | Tloušťka skladby celkem |  |  | 137 | mm
BAREVNOST: |  | viz materiálová specifikace
SOKL |  | soklová lišta
POZNÁMKA:
C. STĚRKOVÁ PODLAHA
Označení |  | Typ, popis:
C01 |  | STĚRKOVÁ PODLAHA (na terénu)
epoxidový systém s vysoce protiskluzným povrchem
| NOVÉ | epoxidová samonivelační stěrková hmota s protiskluzným povrchem + zásyp křemičitým pískem zrnitost 0,3-0,8mm + uzavírací nátěr |  |  | 4 | mm
penetrační nátěr
|  | roznášecí vrstva z betonové mazaniny C20/25 + 1× KARI síť 150/150/5 mm, betonovou mazaninu oddilatovat od okolních konstrukcí (stěny, sloupy) dle technologického předpisu podlahovými pásky |  |  | 82 | mm
|  | separační Pe fólie slepovaná ve spojích |  |  | 0.2 | mm
|  | tepelně izolační podlahová deska z extrudovaného polystyrenu XPS 300-SF |  |  | 120 | mm
|  | asfaltový pás s hliníkovou vložkou, včetně trojhranného těsnícího pásu s vytažením na zdivo bitumenovou stěrkou |  |  | 4 | mm
penetrační asfaltová emulze
|  | podkladní beton C16/20 se sítí 150/150/6 mm, od vrchu tvarovek |  |  | 60 | mm
|  | provětrávaná vzduchová dutina, tvarovky HDPE |  |  | 130 | mm
|  | separační geotextilie 300 g/m2 |  |  | 0 | mm
|  | štěrkový podklad fr. 8-16 mm (hutněno na 200 kPa) |  |  | 100 | mm
|  | separační geotextilie 300 g/m2 |  |  | 0 | mm
| STÁV. | stávající terén - původní urovnaná zemina
|  | Tloušťka skladby celkem |  |  | 500 | mm
SOKL |  | přechodový fabion, dilatační, v. 150 mm
POZNÁMKA: |  | barva šedá
Označení |  | Typ, popis:
C02 |  | STĚRKOVÁ PODLAHA (na terénu - REGÁLOVÝ SYSTÉM)
epoxidový systém s vysoce protiskluzným povrchem
| NOVÉ | epoxidová samonivelační stěrková hmota s protiskluzným povrchem + zásyp křemičitým pískem zrnitost 0,3-0,8mm + uzavírací nátěr |  |  | 6 | mm
penetrační nátěr
|  | železobetonová roznášecí deska, vyfrézované drážky pro kolejnice regálů |  |  | 250 | mm
|  | asfaltový pás s hliníkovou vložkou, včetně trojhranného těsnícího pásu s vytažením na zdivo bitumenovou stěrkou |  |  | 4 | mm
penetrační asfaltová emulze
|  | podkladní beton C16/20 se sítí 150/150/6 mm, od vrchu tvarovek |  |  | 60 | mm
|  | provětrávaná vzduchová dutina, tvarovky HDPE |  |  | 130 | mm
|  | separační geotextilie 300 g/m2 |  |  | 0 | mm
|  | štěrkový podklad fr. 8-16 mm (hutněno na 200 kPa) |  |  | 100 | mm
|  | separační geotextilie 300 g/m2 |  |  | 0 | mm
| STÁV. | stávající terén - původní urovnaná zemina
|  | Tloušťka skladby celkem |  |  | 550 | mm
SOKL |  | přechodový fabion, dilatační, v. 150 mm
POZNÁMKA: |  | barva šedá
D. STÁVAJÍCÍ PODLAHY S NÁŠLAPNOU VRSTVOU Z LITÉHO TERACA , KAMENNÉ SCHODIŠTĚ, ŠATOVSKÁ DLAŽBA
Označení |  | Typ, popis:
D01 |  | LITÉ TERACO
repase stávajících povrchů
| STÁVAJÍCÍ | stávající lité teraco |  |  | cca 20 | mm
- vysprávka prasklin, dilatačních trhlin
stávající podlahové vstvy
Tloušťka skladby celkem
BAREVNOST: |  | barevnost a struktura dle stávajících povrchů, šedá/černá bordura
SOKL |  | teracový pásek v. 50mm, barva černá
POZNÁMKA:
Označení |  | Typ, popis:
D02 |  | KAMENNÉ SCHODIŠŤOVÉ STUPNĚ
repase stávajících povrchů
| STÁVAJÍCÍ | stávající kamenný stupeň
- očištění kamenných stupňů
Tloušťka skladby celkem
BAREVNOST: |  | stávající
SOKL |  | teracový pásek v. 50mm, barva černá
POZNÁMKA:
Označení |  | Typ, popis:
D03 |  | ŠATOVSKÁ DLAŽBA
doplnění stávajících povrchů
|  | šatovská dlažba |  |  | 50 | mm
|  | betonové lože |  |  | 50 | mm
stávající podkladní beton
Tloušťka skladby celkem
BAREVNOST: |  | barevnost a struktura dle stávajících povrchů, šedá
SOKL |  | teracový pásek v. 50mm, barva černá
POZNÁMKA:
E. PODLAHY S NÁŠLAPNOU VRSTVOU Z TEXTILNÍ KRYTINY
Označení |  | Typ, popis:
E01 |  | ZÁTĚŽOVÝ KOBEREC (knihovna)
smyčkový , vysoce zátěžový koberec - třídy 33 pro komerční zátěž, vlákno z polyamidu, celoprobarvené
| NOVÉ | smyčkový , vysoce zátěžový koberec, čtverce 500x500 mm |  |  | 6 | mm
|  | lepidlo |  |  | 1 | mm
|  | samonivelační stěrka - vyrovnání povrchu |  |  | 5 | mm
|  | penetrační nátěr |  |  | 0 | mm
|  | roznášecí vrstva z betonové mazaniny C20/25 + 1× KARI síť 150/150/5 mm, betonovou mazaninu oddilatovat od okolních konstrukcí (stěny, sloupy) dle technologického předpisu podlahovými pásky |  |  | min. 60 | mm
separační Pe fólie slepovaná ve spojích
| STÁV. | násyp
škvárobeton
betonová klenba
|  | Tloušťka nové skladby celkem |  |  | 71 | mm
BAREVNOST: |  | viz materiálová specifikace
SOKL |  | soklová lišta
POZNÁMKA:
Označení |  | Typ, popis:
E02 |  | ZÁTĚŽOVÝ KOBEREC (knihovna-galerie)
smyčkový , vysoce zátěžový koberec - třídy 33 pro komerční zátěž, vlákno z polyamidu, celoprobarvené
| NOVÉ | smyčkový , vysoce zátěžový koberec, čtverce 500x500 mm |  |  | 6 | mm
|  | lepidlo |  |  | 1 | mm
|  | samonivelační stěrka - vyrovnání podkladu |  |  | 3 | mm
|  | penetrační nátěr |  |  | 0 | mm
|  | železobetonová deska tl. 90 mm do trapézových plechů s výškou vlny 40 mm, viz D.1.2 - Stavebně konstrukční řešení |  |  | 130 | mm
|  | Tloušťka skladby celkem |  |  | 140 | mm
BAREVNOST: |  | viz materiálová specifikace
SOKL |  | soklová lišta
POZNÁMKA:
F. PODLAHY S NÁŠLAPNOU VRSTVOU Z BETONOVÉ MAZANINY
Označení |  | Typ, popis:
F01 |  | PODLAHA - DOJEZD VÝTAHU
| NOVÉ | podlahový nátěr na bázi epoxidových pryskyřic |  |  | 1 | mm
|  | ŽB deska - viz.část D.1.2. Stavebně konstrukční část |  |  | 300 | mm
|  | asfaltový pás s hliníkovou vložkou |  |  | 4 | mm
penetrační asfaltová emulze
podkladní beton C16/20 - podbetonovat na úroveň stávajících základů - cca 1000mm
stávající terén
|  | Tloušťka skladby celkem |  |  | 305 | mm
POZNÁMKA:
G. ČISTÍCÍ ZÓNA
Označení |  | Typ, popis:
G01 |  | ČISTÍCÍ ZÓNA
čistící rohož osazena v prostoru vstupu pro silnou zátěž (třída zátěže 33)
| NOVÉ | čistící zóna |  |  | 8 | mm
|  | hydroizolační nátěr - 2 vrstvy |  |  | 1 | mm
|  | samonivelační stěrka |  |  | 11 | mm
penetrační nátěr
| STÁVAJÍCÍ | stávající nebo nová betonová mazanina
- očištění a vybroušení povrchu
- vysprávka prasklin, dilatačních trhlin
|  | Tloušťka skladby celkem |  |  | 20 | mm
BAREVNOST: |  | šedá
SOKL |  | stávající
POZNÁMKA: |  | čistící rohož bude vsazena do nerezového "L" osazovacího profilu v úrovni podlahové krytiny

## Strop nad 2np
ZATEPLENÍ STROPU NAD 2.NP - NOVÝ STAV
Stavba: |  |  | Investor: | Vypracoval: | Zpracovatel projektu:
MU - Rekonstrukce objektu Filozofické fakulty, Joštova 13 |  |  | Masarykova univerzita Žerotínovo náměstí 617/9 601 77 Brno | Ing. Ivana Kopřivová | INTAR a.s., Bezručova 81/17a, 602 00 Brno
Označení |  | Typ, popis:
P01 |  | PŮDOVKY + TEPELNÁ IZOLACE
| NOVÉ KONSTRUKCE | tepelná izolace ze skelné vlny, položena na stropní konstrukce |  |  | 200 | mm
parotěsná fólie
| STÁVAJÍCÍ KONSTRUKCE | půdovky |  |  | 55 | mm
|  | vápenná malta |  |  | 20 | mm
|  | násyp |  |  | 110 | mm
|  | záklopové fošny (lištované) |  |  | 30 | mm
|  | podélný dřevěný trám osazený do příčného ocelového I profilu |  |  | 290 | mm
|  | podbíjecí prkna |  |  | 20 | mm
|  | rákosová omítka |  |  | 5 | mm
|  | Tloušťka skladby celkem |  |  | 730 | mm
POZNÁMKA: